## 注塑
XXXXXX有限公司 | [11 empty] | 文件编号 |  | QA-SIPI-XXXX-01-1-1 |  | 表单编号 |  | XXX-XXX-051-01
[16 empty] | 发行日期 |  | 2025-04-11
[12 empty] | 文件版本 |  | 03 |  | 修订日期 |  | 2025-11-25
注塑制程检验标准书 | [11 empty] | 产品穴号 |  | 详见注意事项 |  | 产品单重 |  | 20.45±1.05 g
[12 empty] | 附件编号 |  | / |  | 销钉规格 |  | ￠1.18*10MM(320度加强型)
产品型号 |  | XXXX |  |  |  | 部件名称 |  | 盖塑胶件 |  |  |  | 抽样计划 |  | ANSI/ASQ Z1.4Ⅱ |  | 巡检频率 |  | 2H/次
模具编号 |  | MO25XXXX0100/MO25XXXX0110 |  |  |  | 部件材质 |  | PETG |  |  |  | 允收水准 |  | CR: 0 MA:1.0 MI: 2.0
检验条件 |  | 检验光源角度:45°-90°,检验距离30cm,光照900~1200lux | [11 empty] | 参考图 | 图纸文件编号：XXXX系列 内部图纸 2025.4.10 部件图纸编号：HKXXXX-01-RB
项目 | 检验工具 |  | 巡检内容
结构 | 目视、图纸、PPS |  | 1、首件样品整模结构符合图纸设计、同PPS结构一致； 2、制程巡检整模产品结构需同首件结构一致。
颜色 | 目视、限度样 |  | 1、首件样品颜色需无限接近限度样中的标准样； 2、制程巡检产品颜色需同首件颜色一致。
外观 | 目视、限度样 |  | 1、注塑成型外观缺陷大小不可超出限度样板； 2、其它外观缺陷无限度样的按常规通用标准判定。
包装 | 目视 |  | 参照注塑作业指导书（SOP）
尺 寸 | 仪器 |  | 项目 | 管控标准(mm) |  |  |  | 测量位置 |  |  |  |  | 频率 | [5 empty] | 项目 | 标准值 | 下限值 | 上限值 | 下限值—标准值 | 上限值—标准值 | 图纸公差 | 备注
| 卡尺 |  | A | 68.16 ＋0.05/－0.17 |  |  |  | 外形最长距离 |  |  |  |  | 1次/班 | [5 empty] | A | 68.16 | 68.06 | 68.13 | -0.1 | -0.03 | ±0.20
| 卡尺 |  | B | 62.03 ＋0.05/－0.20 |  |  |  | 外形最宽距离 |  |  |  |  | 1次/班 | [5 empty] | B | 62.03 | 61.96 | 62 | -0.07 | -0.03 | ±0.20
| 卡尺 |  | C | 27.9 ＋0.03/－0.05 |  |  |  | 顶部装饰片槽长度 |  |  |  |  | 首件 | [5 empty] | C | 27.9 | 27.86 | 27.88 | -0.04 | -0.02 | ±0.05
| 卡尺 |  | D | 18.87 ＋0.00/－0.10 |  |  |  | 后钮侧面装饰片槽长度 |  |  |  |  | 首件 | [5 empty] | D | 18.87 | 18.8 | 18.82 | -0.07 | -0.05 | ＋0.10/－0.05
| 卡尺 |  | E | 6.70＋0.00/－0.05 |  |  |  | 后钮侧面大卡槽宽度 |  |  |  |  | 首件 | [5 empty] | E | 6.7 | 6.62 | 6.65 | -0.08 | -0.05 | ±0.05
| 卡尺 |  | F | 5.36 ＋0.00/－0.05 |  |  |  | 后钮侧面小卡槽顶部宽度 |  |  |  |  | 首件 | [5 empty] | F | 5.36 | 5.3 | 5.33 | -0.06 | -0.03 | ±0.05
| 针规 |  | G | 1.20±0.02 |  |  |  | 针孔内径 |  |  |  |  | 6H | [5 empty] | G | 1.2 | 1.18 | 1.18 | -0.02 | -0.02 | ±0.02
| 投影仪 |  | H | 58.69＋0.02/－0.12 |  |  |  | 针孔中心至外形最宽距离 |  |  |  |  | 6H | [5 empty] | H | 58.69 | 58.6 | 58.66 | -0.09 | -0.03 | ±0.15
| 卡尺 |  | I | 8.35＋0.10/－0.05 |  |  |  | 口部平面至顶部高度 |  |  |  |  | 首件 | [5 empty] | I | 8.35 | 8.21 | 8.28 | -0.14 | -0.07 | ±0.20
| 投影仪 |  | J | 53.93＋0.04/－0.03 |  |  |  | 后钮针孔中分线中心点至前扣弧线中心点距离 |  |  |  |  | 6H | [5 empty] | J | 53.93 | 53.76 | 53.85 | -0.17 | -0.08 | ＋0.05/－0.10
| 卡尺 |  | K | 18.61±0.05 |  |  |  | 后钮针孔左右间距 |  |  |  |  | 1次/班 | [5 empty] | K | 18.61 | 18.61 | 18.65 | 0 | 0.04 | ±0.05
| 高度规 |  | L*2 | 4.65＋0.00/－0.10 |  |  |  | 后钮针孔中心至口部平面间距 |  |  |  |  | 1次/班 | [5 empty] | L | 4.65 | 4.63 | 4.68 | -0.02 | 0.03 | ±0.05
组 合 | 参考资料/项目 |  |  |  | 代码 |  | 取样数量 |  | 频率 | 代码 | 取样数量 |  | 频率 | 注意事项及品质履历
| 组装制程检验标准书 XXXX-00组装成品 |  |  | 尺寸 | [9 empty] | 1.MO25XXXX0100：1#~4#/MO25XXXX0110：5#~12#
|  |  |  | 功能 | 1# |  | 一模 |  | 1次/班 | 2# | 一模 |  | 1次/班
[5 empty] | 3# |  | 一模 |  | 1次/班 | 5# | 一模 |  | 1次/班
[5 empty] | 6# |  | 一模 |  | 1次/班
修订记录 | 日期 |  | 版本 | 工程担当 |  | 品质担当 |  | 修 订 内 容
| 2025/4/11 |  | 00 | AAAA |  | AAA |  | 初版发行
| 2025/5/12 |  | 01 | BBBB |  | BBB |  | A：68.16 ＋0.05/－0.13改为68.16 ＋0.05/－0.17；B：62.03 ＋0.05/－0.10改为62.03 ＋0.05/－0.20；D：18.87 ＋0.00/－0.05改为18.87 ＋0.00/－0.10；I：8.35＋0.00/－0.16改为8.35＋0.10/－0.05；J：53.93＋0.00/－0.10改为53.93＋0.05/－0.10；L*2：4.65±0.05改成4.65＋0.00/－0.10；更新检验频率
| 2025/8/6 |  | 02 | CCCC |  | CCCC |  | 新增模具编号：MO25XXXX0110
| 2025/11/25 |  | 03 | DDDD |  | DDDD |  | J：53.93＋0.05/－0.10改为53.93＋0.04/－0.03
研发工程 审核 |  |  |  |  | 制造工程 审核 |  |  |  |  | 制造部 审核 |  |  |  | 品保部 审核 |  |  | 制作

## SIP附件
XXXXXX有限公司 XXXXXX Co.,Ltd. |  |  |  | 文件编号 | QA-SIPI-XXXX-01-1-1 | 表单编号 |  | QA-FM-051-01
|  |  |  | 产品型号 | XXXX | 部件名称 |  | /
|  |  |  | 模具编号 | / | 产品穴号 |  | /
产品品质履历（SIP附件） |  |  |  | 部件材质 | / | 附件编号 |  | /
版本 | 日期 | 问题描述 |  | 图片
00 | 2025-07-30 | 口部有麻点印NG，图1
|  |  | 审核 |  |  |  | 制作 | 刘伟鹏
图1